## Sheet1
支柱瓷绝缘子超声波探伤报告
报告编号 |  | 2021/05/19
仪器型号 |  | 探测范围 | 60 mm | 传输校正 | 0 dB
工件名称 | 支柱瓷绝缘子 | 材料声速 | 6300 m/s | 判 废 | 0 dB
工件编号 | 002 | 工件厚度 | 180 mm | 定 量 | 0 dB
文件名称 | 11 .WAV | 探头类型 | 爬波探头 | 评 定 | 0 dB
检验规格 |  | 探头频率 | 2.5 MHz | 缺陷位置
验收标准 | DL/T 303-2014 | 探头角度 | 82° | SA: | * mm
试块规格 | JY-BXI | 探头规格 | 10*12 mm | DA: | * mm
探伤方法 | 爬波检测 | 探头前沿 | 6 mm | PA: | * mm
检测日期 | 2021-5-19 | 检波方式 | 全波 | 收发模式 | 爬波探头
意见
无缺陷
探伤结果 | 合格
探伤员 | 赵继珍 | 探伤级别
技术负责人 |  | 审校